## ElementAnalysis
| S | Cl | Ar | K | Ca | Ti | Cr | Fe | Co | Ni | Cu | Zn | Br | Ag | I | Pb | Bi | Sb
0ppm_NaF_PIXE | 0 | 0 | 126 | 0 | 0 | 0 | 90 | 566 | 0 | 41 | 0 | 8 | 0 | 0 | 0 | 0 | 0 | 0
1kppm_NaF_PIXE | 0 | 0 | 138 | 0 | 11 | 0 | 75 | 610 | 0 | 33 | 169 | 110 | 0 | 0 | 0 | 0 | 0 | 0
250ppm_NaF_PIXE | 0 | 0 | 126 | 0 | 10 | 0 | 80 | 487 | 0 | 41 | 0 | 66 | 0 | 0 | 0 | 0 | 0 | 0
500ppm_NaF_PIXE | 0 | 0 | 130 | 0 | 0 | 0 | 101 | 480 | 0 | 39 | 0 | 0 | 0 | 0 | 0 | 0 | 0 | 0
AFF_P1A_PIXE | 0 | 0 | 141 | 0 | 20 | 0 | 1035 | 5563 | 0 | 395 | 0 | 0 | 0 | 0 | 0 | 0 | 0 | 0
AFF_P1B_PIXE | 0 | 0 | 126 | 0 | 5 | 0 | 101 | 530 | 0 | 50 | 0 | 0 | 0 | 0 | 0 | 0 | 0 | 0
AFF_P1C_PIXE | 0 | 0 | 131 | 0 | 0 | 0 | 174 | 737 | 0 | 58 | 0 | 11 | 0 | 0 | 0 | 0 | 0 | 12
BeamOnAir1_PIXE | 0 | 0 | 120 | 0 | 0 | 0 | 59 | 299 | 0 | 23 | 0 | 0 | 0 | 0 | 0 | 0 | 0 | 0
BeamOnAir2_PIXE | 0 | 0 | 122 | 0 | 0 | 0 | 49 | 290 | 0 | 16 | 0 | 0 | 0 | 0 | 0 | 0 | 0 | 0
CB_SG_PIXE | 0 | 0 | 121 | 0 | 11 | 0 | 79 | 454 | 0 | 32 | 0 | 0 | 0 | 0 | 0 | 0 | 0 | 0
CB_VCW_PIXE | 0 | 0 | 134 | 0 | 31 | 0 | 173 | 894 | 0 | 70 | 8 | 0 | 0 | 0 | 0 | 0 | 0 | 0
DeltaJacketPurple_PIXE | 0 | 3 | 124 | 0 | 152 | 161 | 0 | 27 | 0 | 0 | 0 | 55 | 1387 | 0 | 0 | 0 | 0 | 0
DeltaJacketPurple2_PIXE | 0 | 0 | 120 | 0 | 199 | 191 | 0 | 58 | 0 | 0 | 0 | 368 | 707 | 0 | 0 | 0 | 0 | 0
DeltaJacketRed_PIXE | 0 | 16 | 131 | 0 | 27 | 1456 | 986 | 304 | 346 | 0 | 0 | 19 | 0 | 0 | 0 | 0 | 0 | 0
DeltaVest_1_PIXE | 0 | 0 | 130 | 0 | 83 | 729 | 39 | 323 | 0 | 21 | 1716 | 29 | 142 | 0 | 0 | 0 | 0 | 0
DeltaVest_2_PIXE | 0 | 0 | 121 | 0 | 10 | 66 | 395 | 2091 | 0 | 142 | 160 | 0 | 0 | 0 | 0 | 0 | 0 | 0
EM_100_25_C_PIXE | 0 | 243 | 127 | 0 | 7 | 0 | 275 | 1528 | 0 | 106 | 47 | 38 | 12 | 0 | 0 | 0 | 0 | 0
EM_100_25_D_PIXE | 0 | 153 | 119 | 0 | 26 | 0 | 297 | 1633 | 0 | 104 | 32 | 48 | 0 | 0 | 0 | 0 | 0 | 0
EM_10_250_C_PIXE | 0 | 209 | 121 | 0 | 14 | 4 | 315 | 2075 | 0 | 145 | 168 | 108 | 13 | 0 | 0 | 0 | 0 | 0
EM_10_250_D_PIXE | 0 | 184 | 131 | 0 | 0 | 0 | 317 | 1614 | 0 | 90 | 149 | 26 | 11 | 0 | 0 | 0 | 0 | 0
EM_25_100_C_PIXE | 0 | 225 | 125 | 0 | 18 | 0 | 374 | 2201 | 0 | 153 | 87 | 34 | 17 | 0 | 0 | 0 | 0 | 0
EM_25_100_D_PIXE | 0 | 160 | 127 | 0 | 16 | 0 | 1012 | 5476 | 0 | 383 | 91 | 32 | 10 | 0 | 0 | 0 | 0 | 0
EM_50_50_C_PIXE | 0 | 91 | 122 | 0 | 6 | 0 | 551 | 3341 | 0 | 178 | 63 | 0 | 6 | 0 | 0 | 0 | 0 | 0
EM_50_50_D_PIXE | 0 | 85 | 118 | 0 | 8 | 0 | 1261 | 7233 | 0 | 528 | 67 | 22 | 10 | 0 | 0 | 0 | 0 | 2
IFSD1_SG_PIXE | 0 | 0 | 122 | 0 | 17 | 350 | 98 | 575 | 0 | 31 | 0 | 0 | 633 | 0 | 0 | 0 | 0 | 0
IFSD2_SG_PIXE | 0 | 9 | 127 | 0 | 32 | 356 | 168 | 616 | 0 | 30 | 0 | 0 | 340 | 0 | 0 | 0 | 0 | 0
NWND_SG_PIXE | 0 | 7 | 118 | 0 | 20 | 278 | 212 | 914 | 0 | 57 | 0 | 15 | 144 | 0 | 0 | 0 | 0 | 0
NWVNDS_VCW_PIXE | 0 | 6 | 120 | 0 | 0 | 590 | 148 | 698 | 0 | 37 | 0 | 0 | 36 | 0 | 0 | 0 | 0 | 18
NWVND_VCW_PIXE | 0 | 4 | 125 | 0 | 41 | 282 | 92 | 496 | 0 | 41 | 13 | 12 | 0 | 0 | 0 | 0 | 0 | 0
OWS_MJG_PIXE | 8 | 11 | 124 | 35 | 102 | 73 | 156 | 923 | 0 | 44 | 70 | 150 | 12 | 0 | 0 | 0 | 0 | 0
Scarf_VCW_PIXE | 10 | 0 | 126 | 0 | 140 | 19 | 320 | 548 | 0 | 29 | 29 | 224 | 6 | 0 | 0 | 0 | 28 | 0
SDL_VCW_PIXE | 0 | 0 | 122 | 0 | 0 | 199 | 55 | 417 | 0 | 21 | 0 | 532 | 1935 | 0 | 0 | 0 | 0 | 0
SDS_VCW_B_PIXE | 0 | 8 | 128 | 0 | 25 | 294 | 230 | 1205 | 0 | 79 | 0 | 58 | 31 | 0 | 0 | 0 | 0 | 0
SDS_VCW_PS_PIXE | 0 | 0 | 124 | 0 | 7 | 198 | 61 | 389 | 0 | 33 | 0 | 549 | 2026 | 0 | 0 | 0 | 0 | 0
SDS_VCW_PT_PIXE | 0 | 0 | 126 | 0 | 23 | 395 | 164 | 451 | 0 | 32 | 0 | 0 | 693 | 0 | 0 | 0 | 0 | 0
SD_MJG_PIXE | 0 | 0 | 126 | 0 | 26 | 438 | 98 | 516 | 0 | 32 | 0 | 0 | 694 | 0 | 0 | 0 | 0 | 0
SD_VCW_PIXE | 0 | 0 | 129 | 0 | 22 | 309 | 174 | 828 | 0 | 68 | 0 | 0 | 541 | 0 | 0 | 0 | 0 | 0
SM_JTEC_05U_A_PIXE | 0 | 15 | 126 | 18 | 60 | 0 | 98 | 696 | 0 | 39 | 34 | 84 | 45 | 0 | 0 | 0 | 0 | 0
SM_JTEC_05U_B_PIXE | 0 | 14 | 123 | 14 | 66 | 0 | 153 | 750 | 0 | 47 | 33 | 131 | 38 | 0 | 0 | 0 | 0 | 0
SM_JTSC_05U_A_PIXE | 0 | 21 | 105 | 52 | 55 | 0 | 109 | 785 | 0 | 53 | 47 | 120 | 39 | 0 | 0 | 0 | 0 | 0
SM_JTSC_05U_B_PIXE | 0 | 31 | 116 | 27 | 63 | 0 | 130 | 1055 | 0 | 54 | 46 | 202 | 58 | 0 | 0 | 18 | 0 | 0
SS_VCW_PIXE | 15 | 0 | 123 | 0 | 117 | 26 | 135 | 628 | 0 | 26 | 15 | 21 | 0 | 0 | 0 | 0 | 0 | 0
Std_0ppm1_37nA_PIXE | 0 | 0 | 131 | 0 | 11 | 0 | 70 | 747 | 0 | 36 | 0 | 19 | 0 | 0 | 0 | 0 | 0 | 0
Std_0ppm2_37nA_PIXE | 0 | 0 | 115 | 0 | 0 | 0 | 85 | 706 | 0 | 61 | 0 | 19 | 0 | 0 | 0 | 0 | 0 | 0
Std_1000ppm1_36nA_PIXE | 0 | 0 | 126 | 0 | 0 | 0 | 80 | 656 | 0 | 35 | 0 | 13 | 12 | 0 | 0 | 0 | 0 | 13
Std_1000ppm_37nA_PIXE | 0 | 0 | 131 | 0 | 10 | 0 | 78 | 572 | 0 | 32 | 0 | 13 | 12 | 0 | 0 | 0 | 0 | 0
Std_1500ppm1_36nA_PIXE | 0 | 0 | 124 | 0 | 0 | 0 | 158 | 806 | 0 | 50 | 0 | 18 | 11 | 0 | 0 | 0 | 0 | 0
Std_1500ppm2_37nA_PIXE | 0 | 0 | 128 | 0 | 0 | 0 | 133 | 728 | 0 | 36 | 0 | 15 | 13 | 0 | 0 | 0 | 0 | 0
Std_2000ppm1_36nA_PIXE | 0 | 0 | 123 | 0 | 13 | 0 | 93 | 689 | 0 | 51 | 0 | 11 | 9 | 0 | 0 | 0 | 0 | 0
Std_2000ppm2_38nA_PIXE | 0 | 0 | 126 | 0 | 8 | 0 | 139 | 800 | 0 | 52 | 0 | 12 | 12 | 0 | 0 | 0 | 0 | 0
Std_250ppm1_36nA_PIXE | 0 | 0 | 139 | 0 | 14 | 0 | 146 | 706 | 0 | 36 | 0 | 16 | 9 | 0 | 0 | 0 | 0 | 0
Std_250ppm_36nA_PIXE | 0 | 0 | 136 | 0 | 0 | 0 | 84 | 546 | 0 | 26 | 0 | 0 | 0 | 0 | 0 | 0 | 0 | 0
Std_500ppm1_36nA_PIXE | 0 | 0 | 124 | 0 | 0 | 0 | 93 | 629 | 0 | 31 | 0 | 17 | 12 | 0 | 0 | 0 | 0 | 0
Std_500ppm2_37nA_PIXE | 0 | 0 | 129 | 0 | 0 | 0 | 87 | 585 | 0 | 31 | 0 | 19 | 0 | 0 | 0 | 5 | 0 | 12
TN1_SG_PIXE | 10 | 0 | 121 | 0 | 95 | 54 | 176 | 527 | 0 | 31 | 0 | 11 | 0 | 0 | 0 | 0 | 0 | 0
TN2_SG_PIXE | 12 | 0 | 132 | 0 | 107 | 14 | 110 | 523 | 0 | 39 | 0 | 0 | 0 | 0 | 0 | 0 | 0 | 0
TN3_SG_PIXE | 12 | 0 | 116 | 7 | 130 | 12 | 161 | 717 | 0 | 41 | 0 | 0 | 0 | 0 | 0 | 0 | 0 | 0
TSD_VCW_PIXE | 10 | 0 | 118 | 5 | 141 | 80 | 217 | 729 | 0 | 58 | 34 | 37 | 0 | 0 | 0 | 0 | 0 | 0
UB_SG_PIXE | 0 | 0 | 126 | 0 | 11 | 0 | 64 | 519 | 0 | 27 | 0 | 11 | 0 | 0 | 0 | 0 | 0 | 0
VND1_SG_PIXE | 43 | 0 | 122 | 0 | 45 | 293 | 252 | 541 | 0 | 33 | 0 | 62 | 22 | 0 | 0 | 0 | 0 | 0
VND2_SG_PIXE | 44 | 5 | 119 | 0 | 32 | 289 | 204 | 455 | 0 | 34 | 0 | 54 | 21 | 0 | 0 | 0 | 0 | 0
VND_MJG_PIXE | 0 | 7 | 124 | 0 | 52 | 294 | 108 | 542 | 0 | 34 | 0 | 0 | 14 | 0 | 0 | 0 | 0 | 0
VND_VCW_PIXE | 0 | 0 | 125 | 0 | 9 | 157 | 80 | 364 | 0 | 25 | 0 | 129 | 1610 | 0 | 0 | 0 | 0 | 0
WPants_SG_PIXE | 38 | 10 | 125 | 0 | 47 | 278 | 202 | 466 | 0 | 30 | 0 | 124 | 21 | 0 | 0 | 0 | 0 | 0
WSirt_SG_PIXE | 26 | 0 | 130 | 0 | 49 | 268 | 174 | 528 | 0 | 36 | 0 | 114 | 21 | 0 | 0 | 0 | 0 | 0
WS_SG_A_PIXE | 6 | 0 | 127 | 0 | 125 | 42 | 159 | 595 | 0 | 41 | 0 | 0 | 0 | 0 | 0 | 0 | 0 | 0
WS_SG_B_PIXE | 9 | 0 | 125 | 0 | 135 | 16 | 110 | 643 | 0 | 30 | 0 | 15 | 0 | 0 | 0 | 0 | 0 | 0
WS_VCW_PIXE | 7 | 0 | 124 | 0 | 142 | 24 | 181 | 512 | 0 | 31 | 26 | 57 | 0 | 0 | 0 | 0 | 0 | 0
WVNDL_VCW_PIXE | 0 | 0 | 127 | 0 | 0 | 197 | 104 | 623 | 0 | 49 | 0 | 0 | 1805 | 0 | 0 | 0 | 0 | 4
WVNDS_VCW_PIXE | 0 | 7 | 126 | 0 | 71 | 502 | 121 | 726 | 0 | 36 | 0 | 25 | 10 | 0 | 0 | 0 | 0 | 0
WVND_VCW_PIXE | 38 | 6 | 128 | 0 | 50 | 260 | 207 | 523 | 0 | 27 | 0 | 45 | 15 | 0 | 0 | 0 | 0 | 0

## Raw Results
0ppm_NaF_PIXE |  |  |  | 1kppm_NaF_PIXE |  |  |  | 250ppm_NaF_PIXE |  |  |  | 500ppm_NaF_PIXE |  |  |  | AFF_P1A_PIXE |  |  |  | AFF_P1B_PIXE |  |  |  | AFF_P1C_PIXE |  |  |  | BeamOnAir1_PIXE |  |  |  | BeamOnAir2_PIXE |  |  |  | CB_SG_PIXE |  |  |  | CB_VCW_PIXE |  |  |  | DeltaJacketPurple_PIXE |  |  |  | DeltaJacketPurple2_PIXE |  |  |  | DeltaJacketRed_PIXE |  |  |  | DeltaVest_1_PIXE |  |  |  | DeltaVest_2_PIXE |  |  |  | EM_100_25_C_PIXE |  |  |  | EM_100_25_D_PIXE |  |  |  | EM_10_250_C_PIXE |  |  |  | EM_10_250_D_PIXE |  |  |  | EM_25_100_C_PIXE |  |  |  | EM_25_100_D_PIXE |  |  |  | EM_50_50_C_PIXE |  |  |  | EM_50_50_D_PIXE |  |  |  | IFSD1_SG_PIXE |  |  |  | IFSD2_SG_PIXE |  |  |  | NWND_SG_PIXE |  |  |  | NWVNDS_VCW_PIXE |  |  |  | NWVND_VCW_PIXE |  |  |  | OWS_MJG_PIXE |  |  |  | Scarf_VCW_PIXE |  |  |  | SDL_VCW_PIXE |  |  |  | SDS_VCW_B_PIXE |  |  |  | SDS_VCW_PS_PIXE |  |  |  | SDS_VCW_PT_PIXE |  |  |  | SD_MJG_PIXE |  |  |  | SD_VCW_PIXE |  |  |  | SM_JTEC_05U_A_PIXE |  |  |  | SM_JTEC_05U_B_PIXE |  |  |  | SM_JTSC_05U_A_PIXE |  |  |  | SM_JTSC_05U_B_PIXE |  |  |  | SS_VCW_PIXE |  |  |  | Std_0ppm1_37nA_PIXE |  |  |  | Std_0ppm2_37nA_PIXE |  |  |  | Std_1000ppm1_36nA_PIXE |  |  |  | Std_1000ppm_37nA_PIXE |  |  |  | Std_1500ppm1_36nA_PIXE |  |  |  | Std_1500ppm2_37nA_PIXE |  |  |  | Std_2000ppm1_36nA_PIXE |  |  |  | Std_2000ppm2_38nA_PIXE |  |  |  | Std_250ppm1_36nA_PIXE |  |  |  | Std_250ppm_36nA_PIXE |  |  |  | Std_500ppm1_36nA_PIXE |  |  |  | Std_500ppm2_37nA_PIXE |  |  |  | TN1_SG_PIXE |  |  |  | TN2_SG_PIXE |  |  |  | TN3_SG_PIXE |  |  |  | TSD_VCW_PIXE |  |  |  | UB_SG_PIXE |  |  |  | VND1_SG_PIXE |  |  |  | VND2_SG_PIXE |  |  |  | VND_MJG_PIXE |  |  |  | VND_VCW_PIXE |  |  |  | WPants_SG_PIXE |  |  |  | WSirt_SG_PIXE |  |  |  | WS_SG_A_PIXE |  |  |  | WS_SG_B_PIXE |  |  |  | WS_VCW_PIXE |  |  |  | WVNDL_VCW_PIXE |  |  |  | WVNDS_VCW_PIXE |  |  |  | WVND_VCW_PIXE
Ar | 2.97 | 100 | 123 | Ar | 2.96 | 100 | 104 | Ar | 2.96 | 100 | 123 | Ar | 2.96 | 100 | 123 | Ar | 2.96 | 100 | 104 | Ar | 2.96 | 100 | 123 | Ar | 2.97 | 100 | 104 | Ar | 2.97 | 100 | 123 | Ar | 2.96 | 100 | 104 | Ar | 2.97 | 100 | 104 | Ar | 2.96 | 100 | 123 | Cl | 2.64 | 3 | 66 | Ar | 2.97 | 100 | 104 | Cl | 2.62 | 16 | 113 | Ar | 2.96 | 100 | 104 | Ar | 2.97 | 100 | 104 | Cl | 2.63 | 204 | 113 | Cl | 2.63 | 130 | 113 | Cl | 2.62 | 179 | 113 | Cl | 2.63 | 155 | 104 |  | 0.89 | 4 | 66 | Cl | 2.62 | 137 | 113 | Cl | 2.63 | 91 | 104 | Cl | 2.62 | 85 | 104 | Ar | 2.96 | 100 | 123 | Cl | 2.65 | 9 | 104 | Cl | 2.64 | 7 | 85 | Cl | 2.63 | 6 | 85 | Cl | 2.62 | 4 | 76 | S | 2.33 | 8 | 95 | S | 2.31 | 10 | 95 | Ar | 2.96 | 100 | 113 | Cl | 2.63 | 8 | 85 | Ar | 2.96 | 100 | 113 | Ar | 2.97 | 100 | 113 | Ar | 2.97 | 100 | 123 | Ar | 2.97 | 100 | 113 | Cl | 2.64 | 15 | 123 | Cl | 2.62 | 14 | 113 | Cl | 2.62 | 21 | 113 | Cl | 2.63 | 31 | 123 | S | 2.3 | 15 | 132 | Ar | 2.96 | 100 | 113 | Ar | 2.96 | 100 | 123 | Ar | 2.97 | 100 | 104 | Ar | 2.96 | 100 | 123 | Ar | 2.96 | 100 | 123 | Ar | 2.97 | 100 | 113 | Ar | 2.97 | 100 | 113 | Ar | 2.96 | 100 | 123 | Ar | 2.97 | 100 | 104 | Ar | 2.97 | 100 | 113 | Ar | 2.97 | 100 | 113 | Ar | 2.96 | 100 | 104 | S | 2.32 | 10 | 85 | S | 2.32 | 12 | 113 | S | 2.31 | 12 | 104 | S | 2.34 | 10 | 113 | Ar | 2.97 | 100 | 113 | S | 2.32 | 43 | 95 | S | 2.3 | 38 | 132 | Cl | 2.62 | 7 | 113 | Ar | 2.97 | 100 | 123 | S | 2.32 | 38 | 104 | S | 2.32 | 26 | 95 | S | 2.31 | 6 | 66 | S | 2.29 | 9 | 113 | S | 2.33 | 7 | 123 | Ar | 2.96 | 100 | 113 | Cl | 2.63 | 7 | 76 | S | 2.3 | 38 | 113
Ar | 3.2 | 22 | 113 | Ar | 3.19 | 35 | 161 | Ar | 3.21 | 21 | 132 | Ar | 3.19 | 27 | 170 | Ar | 3.22 | 41 | 189 | Ar | 3.2 | 26 | 151 | Ar | 3.22 | 31 | 142 | Ar | 3.21 | 20 | 123 | Ar | 3.21 | 18 | 123 | Ar | 3.21 | 19 | 132 | Ar | 3.19 | 29 | 132 | Ar | 2.96 | 100 | 113 | Ar | 3.22 | 18 | 142 | Ar | 2.96 | 100 | 113 | Ar | 3.22 | 30 | 132 | Ar | 3.22 | 17 | 132 | Cl | 2.81 | 39 | 293 | Cl | 2.81 | 23 | 293 | Cl | 2.84 | 30 | 284 | Cl | 2.83 | 29 | 284 | Cl | 2.63 | 188 | 113 | Cl | 2.81 | 23 | 312 | Ar | 2.97 | 100 | 123 | Ar | 2.96 | 100 | 113 | Ar | 3.19 | 22 | 142 | Ar | 2.96 | 100 | 123 | Ar | 2.96 | 100 | 113 | Ar | 2.96 | 100 | 113 | Ar | 2.96 | 100 | 113 | Cl | 2.65 | 11 | 113 | Ar | 2.96 | 100 | 113 | Ar | 3.22 | 20 | 132 | Ar | 2.96 | 100 | 113 | Ar | 3.19 | 24 | 123 | Ar | 3.2 | 20 | 142 | Ar | 3.22 | 23 | 151 | Ar | 3.2 | 24 | 132 | Ar | 2.97 | 100 | 113 | Ar | 2.96 | 100 | 113 | Ar | 2.96 | 100 | 113 | Ar | 2.96 | 100 | 113 | Ar | 2.97 | 100 | 113 | Ar | 3.19 | 25 | 123 | Ar | 3.2 | 15 | 113 | Ar | 3.19 | 22 | 208 | Ar | 3.19 | 27 | 123 | Ar | 3.2 | 21 | 132 | Ar | 3.19 | 23 | 170 | Ar | 3.19 | 23 | 170 | Ar | 3.19 | 21 | 132 | Ar | 3.21 | 32 | 132 | Ar | 3.17 | 32 | 142 | Ar | 3.21 | 17 | 113 | Ar | 3.2 | 24 | 142 | Ar | 2.96 | 100 | 113 | Ar | 2.96 | 100 | 123 | Ar | 2.97 | 100 | 113 | Ar | 2.96 | 100 | 113 | Ar | 3.2 | 21 | 113 | Ar | 2.96 | 100 | 104 | S | 2.48 | 6 | 85 | Ar | 2.96 | 100 | 123 | Ar | 3.2 | 23 | 132 | Cl | 2.63 | 10 | 123 | Ar | 2.97 | 100 | 113 | Ar | 2.97 | 100 | 113 | Ar | 2.96 | 100 | 113 | Ar | 2.96 | 100 | 113 | Ar | 3.21 | 27 | 113 | Ar | 2.97 | 100 | 113 | Cl | 2.64 | 6 | 95
| 3.77 | 5 | 76 | Ca | 3.73 | 11 | 66 | Ca | 3.72 | 10 | 123 |  | 3.37 | 7 | 132 | Ca | 3.68 | 20 | 132 | Ca | 3.7 | 5 | 104 | Sb | 3.58 | 12 | 95 | Cr | 5.43 | 39 | 151 | Cr | 5.43 | 36 | 123 | Ca | 3.7 | 3 | 66 | Ca | 3.73 | 31 | 142 | Ar | 3.19 | 20 | 113 | Ca | 3.7 | 162 | 132 | Ar | 3.21 | 28 | 142 | Ca | 3.7 | 73 | 123 | Ca | 3.67 | 10 | 95 | Ar | 2.97 | 100 | 113 | Ar | 2.96 | 100 | 113 | Ar | 2.96 | 100 | 123 | Ar | 2.96 | 100 | 132 | Cl | 2.82 | 37 | 284 | Ar | 2.96 | 100 | 142 | Ar | 3.2 | 18 | 132 | Ar | 3.21 | 18 | 113 | Ca | 3.72 | 17 | 189 | Ar | 3.22 | 21 | 170 | Ar | 3.21 | 18 | 142 | Ar | 3.21 | 20 | 113 | Ar | 3.21 | 22 | 142 | Ar | 2.96 | 100 | 123 | Ar | 3.2 | 23 | 104 | Ti | 4.52 | 146 | 132 | Ar | 3.21 | 28 | 142 | Ca | 3.68 | 7 | 104 | Ca | 3.67 | 18 | 142 | Ca | 3.71 | 26 | 132 | Ca | 3.72 | 22 | 161 | Ar | 3.2 | 22 | 255 | Ar | 3.18 | 23 | 265 | K | 3.33 | 52 | 161 | Ar | 3.2 | 16 | 255 | Ar | 3.21 | 23 | 104 | Ca | 3.72 | 11 | 95 |  | 3.95 | 6 | 57 | Sb | 3.6 | 13 | 76 | Ca | 3.64 | 10 | 104 |  | 4.33 | 12 | 104 | Cr | 5.43 | 114 | 132 | Ca | 3.69 | 13 | 180 |  | 3.48 | 5 | 57 | Ca | 3.69 | 14 | 170 |  | 3.74 | 16 | 208 | Cr | 5.41 | 80 | 142 | Sb | 3.57 | 12 | 142 | Ar | 3.19 | 21 | 104 | Ar | 3.21 | 27 | 142 | Ar | 3.2 | 16 | 132 | Ar | 3.18 | 15 | 113 | Ca | 3.71 | 11 | 123 | Ar | 3.2 | 22 | 104 | Cl | 2.62 | 5 | 104 | Ar | 3.18 | 19 | 123 | Ca | 3.7 | 9 | 76 | Ar | 2.97 | 100 | 104 | Ar | 3.21 | 26 | 123 | Ar | 3.2 | 27 | 85 | Ar | 3.18 | 25 | 132 | Ar | 3.22 | 24 | 161 | Sb | 3.57 | 4 | 246 | Ar | 3.18 | 21 | 142 | Ar | 2.96 | 100 | 113
Cr | 5.42 | 77 | 142 | Cr | 5.41 | 75 | 132 | Cr | 5.41 | 45 | 132 | Cr | 5.42 | 77 | 123 |  | 4.64 | 21 | 123 | Cr | 5.42 | 77 | 151 | Cr | 5.42 | 104 | 132 | Cr | 5.92 | 20 | 189 | Cr | 5.95 | 13 | 85 | Ca | 4.03 | 8 | 104 |  | 4.08 | 3 | 66 | Ca | 3.7 | 120 | 132 | Ca | 4.01 | 37 | 132 | Ca | 3.69 | 27 | 142 | Ca | 4.02 | 10 | 76 | Ti | 4.51 | 49 | 132 | Ar | 3.21 | 27 | 142 | Ar | 3.19 | 19 | 123 | Ar | 3.21 | 21 | 161 | Ar | 3.17 | 25 | 161 | Ar | 2.96 | 100 | 113 | Ar | 3.19 | 21 | 170 |  | 3.43 | 3 | 57 | Sb | 3.56 | 2 | 47 | Ti | 4.52 | 248 | 123 |  | 3.47 | 8 | 104 | Ca | 3.7 | 20 | 161 | Sb | 3.62 | 18 | 170 | Ca | 3.69 | 32 | 123 | Ar | 3.2 | 18 | 265 | Ca | 3.71 | 111 | 132 | Ti | 4.94 | 53 | 142 | Ca | 3.7 | 17 | 151 | Ti | 4.51 | 145 | 123 | Ca | 3.96 | 5 | 76 |  | 4.09 | 15 | 217 |  | 3.93 | 7 | 104 | K | 3.32 | 18 | 132 | K | 3.34 | 14 | 104 | Ca | 3.7 | 45 | 161 | K | 3.33 | 27 | 151 | Ca | 3.69 | 96 | 132 | Cr | 5.4 | 14 | 57 | Cr | 5.43 | 81 | 142 |  | 4.7 | 12 | 76 |  | 4.15 | 8 | 104 | Cr | 5.44 | 104 | 142 | Cr | 5.92 | 19 | 123 | Cr | 5.43 | 93 | 161 |  | 3.55 | 3 | 57 |  | 3.82 | 4 | 57 |  | 3.89 | 4 | 66 | Cr | 5.91 | 13 | 104 | Cr | 5.44 | 75 | 142 | Ca | 3.7 | 74 | 123 | Ca | 3.69 | 88 | 123 | K | 3.31 | 7 | 95 | K | 3.31 | 5 | 85 |  | 4.13 | 5 | 57 | Ca | 3.71 | 34 | 142 | Ar | 2.97 | 100 | 123 | Ca | 3.68 | 38 | 142 |  | 3.92 | 3 | 76 | Ar | 3.19 | 25 | 142 | Ca | 3.71 | 37 | 142 | Ca | 3.7 | 105 | 113 | Ca | 3.69 | 109 | 123 | Ca | 3.7 | 114 | 123 |  | 3.74 | 10 | 151 | Ca | 3.7 | 59 | 132 | Ar | 3.21 | 24 | 104
Cr | 5.95 | 13 | 113 | Fe | 6.4 | 478 | 151 | Cr | 5.95 | 35 | 104 | Cr | 5.94 | 24 | 132 | Cr | 5.42 | 678 | 142 | Cr | 5.96 | 24 | 151 | Cr | 5.94 | 70 | 189 | Fe | 6.41 | 233 | 151 | Fe | 6.4 | 226 | 142 | Cr | 5.42 | 61 | 132 |  | 4.2 | 4 | 76 | Ca | 4.02 | 32 | 123 | Ti | 4.51 | 136 | 132 | Ti | 4.52 | 1071 | 123 | Ti | 4.52 | 497 | 123 | Ti | 4.93 | 17 | 123 |  | 3.5 | 5 | 66 | Ca | 3.68 | 22 | 104 | Ca | 3.71 | 14 | 151 | Cr | 5.42 | 201 | 161 | Ar | 3.22 | 25 | 161 | Ca | 3.68 | 16 | 180 | Ca | 3.68 | 6 | 123 | Ca | 3.64 | 8 | 132 | Ti | 4.93 | 102 | 142 | Ca | 3.67 | 22 | 170 | Ti | 4.52 | 200 | 123 |  | 4.1 | 8 | 113 | Ca | 4.03 | 9 | 170 | K | 3.3 | 35 | 123 | Ca | 4.03 | 29 | 151 | Cr | 5.43 | 55 | 132 | Ca | 4.03 | 8 | 104 | Ti | 4.95 | 53 | 142 | Ti | 4.52 | 284 | 123 | Ti | 4.52 | 311 | 123 | Ti | 4.52 | 232 | 142 | Ca | 3.69 | 48 | 104 | Ca | 3.69 | 54 | 123 | Ca | 3.99 | 10 | 142 | Ca | 3.7 | 53 | 123 | Ca | 4.05 | 21 | 132 | Cr | 5.95 | 56 | 142 | Cr | 5.91 | 4 | 47 | Cr | 5.44 | 11 | 95 | Cr | 5.44 | 78 | 161 | Cr | 5.96 | 54 | 198 | Fe | 6.41 | 568 | 151 | Fe | 6.41 | 537 | 142 | Ca | 3.7 | 8 | 142 | Cr | 5.42 | 118 | 132 | Cr | 5.43 | 71 | 142 | Fe | 6.4 | 494 | 151 | Cr | 5.95 | 12 | 123 | Ca | 4.02 | 21 | 123 | Ca | 4.03 | 19 | 142 | Ca | 3.69 | 105 | 123 | Ca | 3.7 | 116 | 123 | Cr | 5.43 | 56 | 142 | Ca | 4.06 | 11 | 170 | Ar | 3.2 | 19 | 123 | Ca | 4.03 | 14 | 123 |  | 4.14 | 6 | 170 | Ca | 3.68 | 40 | 113 |  | 3.9 | 3 | 57 | Ca | 4.02 | 20 | 123 | Ca | 4.02 | 26 | 132 | Ca | 4.04 | 28 | 132 |  | 3.91 | 6 | 57 | Ca | 4 | 12 | 66 | Ca | 3.7 | 38 | 113
Fe | 6.41 | 442 | 142 | Fe | 7.05 | 132 | 161 | Fe | 6.4 | 379 | 151 | Fe | 6.4 | 372 | 142 | Cr | 5.94 | 357 | 161 | Fe | 6.4 | 401 | 151 | Fe | 6.41 | 571 | 142 | Fe | 7.06 | 66 | 170 | Fe | 7.05 | 64 | 161 | Cr | 5.95 | 18 | 132 | Cr | 5.43 | 105 | 151 | Ti | 4.52 | 118 | 132 | Ti | 4.95 | 55 | 142 | Ti | 4.94 | 385 | 142 | Ti | 4.95 | 232 | 132 | Cr | 5.42 | 270 | 151 | Ca | 3.69 | 7 | 76 | Ca | 4.01 | 4 | 66 |  | 3.92 | 11 | 113 | Cr | 5.94 | 116 | 180 | Ca | 3.67 | 18 | 161 |  | 4.67 | 16 | 132 |  | 4.69 | 9 | 85 |  | 4.19 | 6 | 142 | Cr | 5.42 | 98 | 142 | Ca | 3.96 | 5 | 104 | Ti | 4.94 | 78 | 151 | Ti | 4.51 | 423 | 132 | Ti | 4.52 | 209 | 123 | Ca | 3.71 | 85 | 132 | Ti | 4.52 | 19 | 104 | Fe | 6.41 | 317 | 151 | Ti | 4.51 | 216 | 132 | Cr | 5.41 | 61 | 180 | Ti | 4.94 | 111 | 161 | Ti | 4.95 | 127 | 151 | Ti | 4.95 | 77 | 132 | Ca | 4.05 | 12 | 161 | Ca | 4.03 | 12 | 123 | Cr | 5.44 | 76 | 132 | Ca | 4.03 | 10 | 142 | Ti | 4.51 | 8 | 85 | Fe | 6.41 | 595 | 142 | Fe | 6.41 | 540 | 142 | Cr | 5.93 | 69 | 161 | Fe | 6.41 | 438 | 151 | Fe | 6.4 | 628 | 142 | Fe | 7.05 | 160 | 142 | Fe | 7.05 | 152 | 170 | Cr | 5.42 | 124 | 123 | Cr | 5.95 | 28 | 123 | Cr | 5.93 | 13 | 104 | Fe | 7.05 | 135 | 151 | Fe | 6.4 | 460 | 151 | Ti | 4.51 | 39 | 132 | Ti | 4.49 | 14 | 95 | Ca | 4.03 | 25 | 142 | Ca | 4.01 | 25 | 113 | Cr | 5.93 | 8 | 66 | Ti | 4.51 | 205 | 132 | Ca | 3.7 | 27 | 151 | Ti | 4.52 | 213 | 142 | Ti | 4.51 | 116 | 132 | Ca | 4.04 | 7 | 85 | Ca | 4 | 12 | 123 | Ti | 4.49 | 28 | 142 | Ti | 4.52 | 16 | 76 | Ti | 4.51 | 24 | 123 | Ti | 4.52 | 149 | 123 | Ti | 4.51 | 362 | 132 | Ca | 4 | 12 | 113
Fe | 7.06 | 124 | 161 | Ni | 7.48 | 33 | 142 | Fe | 7.07 | 108 | 161 | Fe | 7.06 | 108 | 170 | Fe | 6.41 | 4329 | 142 | Fe | 7.05 | 129 | 161 | Fe | 7.06 | 166 | 151 | Ni | 7.49 | 19 | 123 | Ni | 7.46 | 16 | 142 | Fe | 6.41 | 350 | 151 | Cr | 5.97 | 68 | 142 | Ti | 4.95 | 43 | 142 | Fe | 6.41 | 47 | 132 | Cr | 5.42 | 727 | 142 | Cr | 5.41 | 39 | 123 | Cr | 5.95 | 125 | 151 | Cr | 5.43 | 193 | 151 |  | 4.17 | 4 | 66 | Ti | 4.46 | 4 | 66 | Fe | 6.41 | 1256 | 151 |  | 5.13 | 28 | 246 | Cr | 5.42 | 676 | 132 | Cr | 5.42 | 377 | 132 |  | 4.64 | 17 | 95 | Fe | 6.41 | 442 | 142 | Ca | 4.05 | 5 | 66 | Cr | 5.42 | 143 | 151 | Ti | 4.95 | 167 | 142 | Ti | 4.95 | 73 | 142 | Ca | 4.03 | 17 | 123 | Cr | 5.42 | 234 | 142 | Fe | 7.07 | 100 | 151 | Ti | 4.94 | 78 | 151 | Fe | 6.41 | 310 | 151 | Cr | 5.42 | 103 | 142 | Cr | 5.42 | 98 | 142 | Cr | 5.42 | 120 | 132 |  | 5.09 | 7 | 76 |  | 4.14 | 6 | 113 | Cr | 5.95 | 33 | 132 | Cr | 5.43 | 94 | 132 | Ti | 4.95 | 18 | 236 | Fe | 7.07 | 152 | 170 | Fe | 7.04 | 166 | 170 | Fe | 6.42 | 517 | 161 | Fe | 7.05 | 134 | 161 | Fe | 7.05 | 178 | 151 | Ni | 7.49 | 36 | 142 | Ni | 7.46 | 37 | 104 | Cr | 5.95 | 15 | 95 | Fe | 6.41 | 550 | 151 | Fe | 6.4 | 422 | 142 | Ni | 7.46 | 31 | 142 | Fe | 7.08 | 125 | 170 | Ti | 4.95 | 15 | 142 | Cr | 5.42 | 92 | 142 | Ti | 4.5 | 12 | 66 | Ti | 4.51 | 47 | 123 | Fe | 6.41 | 407 | 142 | Ti | 4.95 | 88 | 132 | Ca | 4.05 | 5 | 66 | Ti | 4.95 | 81 | 132 | Ti | 4.95 | 41 | 142 | Ti | 4.51 | 202 | 123 | Ti | 4.51 | 187 | 123 | Ti | 4.94 | 14 | 132 | Cr | 5.42 | 102 | 132 |  | 4.99 | 15 | 123 | Ti | 4.94 | 48 | 123 | Ti | 4.94 | 140 | 132 | Ti | 4.52 | 186 | 132
Ni | 7.49 | 41 | 151 | Cu | 8.05 | 145 | 180 | Ni | 7.49 | 31 | 132 | Ni | 7.49 | 33 | 180 | Fe | 7.06 | 1234 | 161 | Ni | 7.48 | 36 | 161 | Ni | 7.48 | 47 | 170 | Ni | 8.23 | 4 | 170 | Ar | 29.87 | 4 | 208 | Fe | 7.06 | 104 | 161 | Fe | 6.4 | 686 | 151 |  | 5.79 | 16 | 123 | Fe | 7.06 | 11 | 180 | Cr | 5.96 | 259 | 151 |  | 5.78 | 8 | 66 | Fe | 6.41 | 1622 | 151 | Cr | 5.97 | 82 | 142 | Cr | 5.42 | 198 | 151 | Cr | 5.43 | 208 | 132 | Fe | 7.06 | 358 | 151 | Cr | 5.42 | 242 | 132 | Cr | 5.95 | 336 | 151 | Cr | 5.94 | 174 | 132 | Cr | 5.42 | 858 | 142 | Fe | 7.07 | 133 | 161 | Ti | 4.51 | 251 | 123 | Cr | 5.95 | 69 | 151 | Cr | 5.42 | 79 | 142 | Cr | 5.42 | 71 | 132 | Ti | 4.51 | 45 | 123 | Cr | 5.95 | 86 | 142 | Ni | 7.46 | 21 | 123 | Cr | 5.42 | 156 | 132 | Fe | 7.07 | 79 | 132 | Cr | 5.93 | 61 | 170 | Fe | 6.4 | 395 | 151 | Cr | 5.93 | 54 | 170 | Cr | 5.43 | 73 | 123 | Cr | 5.42 | 88 | 123 | Fe | 6.41 | 617 | 151 | Cr | 5.95 | 36 | 123 | Cr | 5.42 | 100 | 151 | Ni | 7.48 | 36 | 180 | Ni | 7.49 | 48 | 180 | Fe | 7.05 | 139 | 170 | Ni | 7.48 | 32 | 142 | Ni | 7.44 | 50 | 170 | Zn | 8.66 | 15 | 151 | Ni | 8.22 | 14 | 227 | Fe | 6.41 | 623 | 151 | Fe | 7.05 | 156 | 142 | Fe | 7.06 | 124 | 151 | Zn | 8.64 | 17 | 161 | Ni | 7.48 | 31 | 161 | Cr | 5.42 | 126 | 142 | Cr | 5.94 | 18 | 113 | Cr | 5.42 | 121 | 161 | Ti | 4.95 | 33 | 161 | Fe | 7.07 | 112 | 161 | Cr | 5.42 | 170 | 132 | Ti | 4.52 | 210 | 123 | Cr | 5.43 | 73 | 142 | Cr | 5.43 | 62 | 142 | Ti | 4.95 | 76 | 142 | Ti | 4.92 | 81 | 161 | Cr | 5.42 | 152 | 142 | Cr | 5.97 | 8 | 57 | Cr | 5.43 | 136 | 151 | Cr | 5.41 | 92 | 142 | Cr | 5.41 | 91 | 142 | Ti | 4.95 | 74 | 113
| 8.36 | 17 | 255 | Zn | 8.63 | 93 | 161 | Ni | 8.28 | 10 | 189 | Ni | 8.28 | 6 | 85 | Ni | 7.49 | 304 | 161 | Ni | 8.25 | 14 | 161 | Ni | 8.27 | 11 | 123 |  | 29.89 | 3 | 217 |  |  |  |  | Ni | 7.47 | 32 | 161 | Fe | 7.07 | 208 | 161 | Fe | 6.4 | 12 | 85 | Zn | 8.63 | 311 | 170 | Fe | 6.41 | 304 | 142 | Fe | 6.42 | 246 | 151 | Fe | 7.06 | 469 | 151 | Fe | 6.4 | 1183 | 142 | Cr | 5.95 | 99 | 151 | Cr | 5.94 | 107 | 132 | Ni | 7.48 | 90 | 142 | Cr | 5.94 | 132 | 151 | Fe | 6.41 | 4260 | 151 | Fe | 6.41 | 2606 | 151 | Cr | 5.95 | 403 | 161 | Ni | 7.49 | 31 | 161 | Ti | 4.94 | 105 | 132 | Fe | 6.41 | 715 | 142 | Cr | 5.94 | 69 | 189 | Cr | 5.92 | 21 | 123 | Ti | 4.92 | 28 | 198 | Fe | 6.4 | 426 | 151 | Zn | 8.63 | 450 | 161 | Cr | 5.93 | 74 | 142 | Ni | 7.48 | 33 | 161 | Fe | 6.4 | 344 | 132 | Fe | 7.06 | 121 | 142 | Fe | 6.41 | 629 | 151 |  | 5.61 | 7 | 104 | Cr | 5.95 | 65 | 208 | Fe | 7.05 | 168 | 161 | Fe | 6.41 | 831 | 151 | Cr | 5.92 | 35 | 142 | Zn | 8.62 | 19 | 208 | Ni | 8.21 | 13 | 95 | Ni | 7.48 | 35 | 180 | Zn | 8.62 | 13 | 132 | Zn | 8.62 | 18 | 151 | Br | 11.9 | 13 | 151 | Zn | 8.63 | 11 | 123 | Fe | 7.05 | 177 | 161 | Ni | 7.49 | 36 | 123 | Ni | 7.48 | 26 | 113 | Br | 11.91 | 12 | 189 | Zn | 8.65 | 19 | 132 | Cr | 5.95 | 50 | 123 | Fe | 6.4 | 407 | 142 | Cr | 5.97 | 40 | 161 | Cr | 5.41 | 209 | 142 | Ni | 7.47 | 27 | 180 | Cr | 5.94 | 82 | 161 | Ti | 4.95 | 79 | 151 | Cr | 5.95 | 35 | 132 | Cr | 5.92 | 18 | 142 | Cr | 5.42 | 142 | 151 | Cr | 5.42 | 124 | 132 | Cr | 5.94 | 7 | 57 |  | 6.15 | 7 | 66 | Cr | 5.94 | 45 | 151 | Cr | 5.93 | 12 | 76 | Cr | 5.95 | 30 | 113 | Cr | 5.42 | 153 | 132
Zn | 8.63 | 8 | 142 | Cu | 8.92 | 24 | 227 | Zn | 8.62 | 57 | 180 | Ar | 29.85 | 3 | 132 | Ni | 8.27 | 91 | 151 |  | 29.73 | 5 | 274 | Zn | 8.67 | 11 | 189 | [8 empty] | Ar | 29.8 | 2 | 85 | Ni | 7.48 | 60 | 170 | Fe | 7.08 | 15 | 132 | Zn | 9.6 | 57 | 161 | Co | 6.95 | 286 | 198 | Fe | 7.07 | 77 | 151 | Ni | 7.48 | 112 | 151 | Fe | 7.06 | 345 | 170 | Fe | 6.4 | 1275 | 142 | Fe | 6.41 | 1596 | 151 | Cu | 8.06 | 132 | 161 | Fe | 6.41 | 1689 | 142 | Fe | 7.05 | 1216 | 161 | Fe | 7.06 | 735 | 161 | Fe | 6.41 | 5631 | 151 | Br | 11.9 | 544 | 198 | Cr | 5.43 | 128 | 142 | Fe | 7.06 | 199 | 170 | Fe | 6.42 | 547 | 161 | Fe | 6.41 | 393 | 151 | Cr | 5.41 | 102 | 142 | Fe | 7.07 | 122 | 170 | Zn | 9.59 | 82 | 170 | Fe | 6.41 | 949 | 142 | Zn | 8.63 | 466 | 161 | Fe | 7.07 | 107 | 161 | Ni | 7.46 | 32 | 217 | Fe | 7.05 | 199 | 151 | Cr | 5.96 | 25 | 113 | Fe | 6.41 | 575 | 161 | Ni | 7.47 | 42 | 170 | Fe | 7.06 | 224 | 161 | Fe | 6.41 | 483 | 151 | Ar | 29.81 | 6 | 161 | Zn | 8.64 | 19 | 142 | Zn | 8.62 | 13 | 123 | Br | 11.9 | 12 | 151 | Br | 11.94 | 11 | 123 | Ar | 29.82 | 5 | 104 | Br | 11.92 | 9 | 170 | Ni | 7.45 | 45 | 161 | Zn | 8.66 | 16 | 113 | Ar | 29.88 | 4 | 95 | Ar | 29.83 | 7 | 265 | Pb | 10.55 | 5 | 85 | Fe | 6.4 | 398 | 151 | Fe | 7.05 | 116 | 170 | Fe | 6.41 | 555 | 142 | Cr | 5.91 | 8 | 47 | Zn | 8.63 | 11 | 170 | Fe | 6.41 | 414 | 142 | Cr | 5.41 | 147 | 132 | Fe | 6.41 | 407 | 151 | Fe | 6.41 | 297 | 142 | Cr | 5.96 | 60 | 180 | Cr | 5.94 | 50 | 170 | Fe | 6.42 | 457 | 151 | Fe | 6.4 | 493 | 151 | Fe | 6.41 | 404 | 151 | Fe | 6.41 | 478 | 151 | Fe | 6.41 | 578 | 151 | Cr | 5.96 | 54 | 161
Ar | 29.86 | 4 | 161 | Zn | 9.53 | 17 | 198 | Zn | 9.6 | 9 | 189 | [28 empty] | Cu | 8.06 | 8 | 57 | Zn | 8.64 | 45 | 198 | Br | 11.91 | 605 | 198 | Co | 7.66 | 60 | 227 | Ni | 7.45 | 21 | 170 | Cu | 8.05 | 136 | 161 | Ni | 7.48 | 89 | 170 | Fe | 7.05 | 358 | 161 | Fe | 7.06 | 479 | 161 | Zn | 8.63 | 26 | 123 | Fe | 7.05 | 512 | 151 | Ni | 7.47 | 302 | 151 | Ni | 7.48 | 141 | 151 | Fe | 7.06 | 1602 | 151 | Br | 13.27 | 89 | 217 | Cr | 5.96 | 40 | 123 | Ni | 7.46 | 57 | 132 | Fe | 7.05 | 151 | 170 | Fe | 7.04 | 103 | 170 | Cr | 5.95 | 54 | 170 | Ni | 7.48 | 29 | 123 | Br | 11.92 | 1656 | 198 | Fe | 7.06 | 256 | 151 | Zn | 9.59 | 83 | 170 | Ni | 7.46 | 32 | 180 | Br | 11.92 | 598 | 189 | Ni | 7.47 | 54 | 170 | Fe | 6.41 | 556 | 151 | Fe | 7.07 | 175 | 151 | Cu | 8.05 | 40 | 170 | Ni | 7.48 | 46 | 151 | Fe | 7.06 | 145 | 142 | [5 empty] | 29.77 | 6 | 217 | Br | 11.89 | 12 | 161 | Ar | 29.79 | 4 | 132 | Ar | 29.84 | 3 | 66 | [5 empty] | 29.76 | 4 | 151 | Ni | 8.27 | 7 | 85 | Br | 11.9 | 9 | 246 | [9 empty] | 11.98 | 11 | 217 | Fe | 7.05 | 129 | 151 | Ni | 7.48 | 39 | 170 | Fe | 7.04 | 162 | 161 | Fe | 6.4 | 568 | 142 | Ar | 29.83 | 5 | 246 |  | 6.73 | 5 | 57 | Cr | 5.95 | 57 | 142 | Fe | 7.06 | 135 | 161 | Fe | 7.06 | 67 | 161 | Fe | 6.4 | 359 | 151 | Fe | 6.4 | 413 | 151 | Fe | 7.06 | 138 | 161 | Fe | 7.08 | 150 | 170 | Fe | 7.05 | 108 | 151 | Fe | 7.06 | 145 | 151 | Fe | 7.06 | 148 | 142 | Fe | 6.41 | 404 | 151
|  |  |  | Ar | 29.78 | 3 | 76 | Ar | 29.85 | 5 | 161 | [28 empty] | Ni | 8.25 | 10 | 189 | Zn | 9.53 | 10 | 217 | Br | 13.3 | 102 | 189 | Zn | 8.66 | 19 | 151 | Cu | 8.05 | 1461 | 161 | Ni | 8.25 | 30 | 142 | Cu | 8.05 | 47 | 142 | Ni | 7.47 | 87 | 151 | Ni | 7.48 | 119 | 170 | Cu | 8.94 | 17 | 132 | Ni | 7.48 | 124 | 151 | Cu | 8.04 | 77 | 397 | Cu | 8.04 | 57 | 170 | Ni | 7.48 | 415 | 161 |  | 29.75 | 6 | 236 | Fe | 6.4 | 474 | 151 | Zn | 8.64 | 15 | 161 | Ni | 7.46 | 37 | 142 | Ni | 7.51 | 31 | 142 | Fe | 6.41 | 726 | 151 | Cu | 8.05 | 29 | 142 | Br | 13.3 | 279 | 208 | Ni | 7.48 | 60 | 161 | Br | 11.92 | 1745 | 198 | Br | 11.89 | 595 | 198 | Br | 13.28 | 96 | 208 | Ni | 8.25 | 14 | 161 | Fe | 7.06 | 140 | 161 | Ni | 7.47 | 40 | 132 | Ni | 8.28 | 11 | 142 | Cu | 8.05 | 46 | 161 | Ni | 7.5 | 26 | 142 | [8 empty] | Ar | 29.79 | 4 | 95 | [16 empty] | Zn | 8.65 | 12 | 180 | Ar | 29.83 | 7 | 132 | [8 empty] | Ar | 29.84 | 5 | 151 | Ni | 7.45 | 31 | 180 |  | 14.13 | 9 | 123 | Ni | 7.47 | 41 | 132 | Fe | 7.06 | 161 | 151 |  |  |  |  | Fe | 7.06 | 127 | 161 | Fe | 6.41 | 358 | 142 | Ni | 7.46 | 34 | 180 | Ni | 7.46 | 25 | 132 | Fe | 7.06 | 107 | 161 | Fe | 7.05 | 115 | 142 | Ni | 7.5 | 41 | 180 | Ni | 7.48 | 30 | 132 | Ni | 7.48 | 31 | 151 | Ni | 7.47 | 38 | 161 | Ni | 7.47 | 36 | 142 | Fe | 7.07 | 119 | 151
[40 empty] | Ar | 29.86 | 5 | 246 | Br | 11.91 | 1188 | 198 | Ar | 29.78 | 2 | 104 | Ar | 29.85 | 3 | 123 | Zn | 8.62 | 29 | 529 | Cu | 8.9 | 24 | 180 | Ni | 8.27 | 17 | 142 | Cu | 8.07 | 32 | 227 | Cu | 8.05 | 147 | 161 | Br | 11.9 | 11 | 161 | Cu | 8.07 | 75 | 189 | Ni | 8.28 | 81 | 208 | Ni | 8.27 | 37 | 189 | Cu | 8.04 | 55 | 425 |  |  |  |  | Fe | 7.06 | 142 | 151 | Br | 11.92 | 125 | 198 | Br | 11.9 | 36 | 189 | Cu | 8.01 | 13 | 189 | Fe | 7.05 | 197 | 161 | Zn | 8.62 | 184 | 161 | Ar | 29.87 | 2 | 66 | Ni | 8.28 | 19 | 151 | Br | 13.31 | 281 | 217 | Br | 13.29 | 98 | 208 | Ar | 29.79 | 3 | 113 | Br | 11.91 | 465 | 198 | Ni | 7.48 | 28 | 151 | Cu | 8.05 | 33 | 151 | Zn | 8.63 | 103 | 170 | Ni | 8.29 | 8 | 123 | Cu | 8.05 | 15 | 142 | [28 empty] | Br | 11.89 | 12 | 198 | [16 empty] | Zn | 8.6 | 11 | 123 | Ar | 29.79 | 5 | 142 |  | 14.09 | 10 | 189 | Ni | 7.48 | 45 | 161 |  |  |  |  | Ni | 7.47 | 33 | 151 | Fe | 7.07 | 97 | 170 | Br | 11.95 | 14 | 151 | Zn | 8.63 | 108 | 161 | Ni | 7.48 | 30 | 189 | Ni | 7.51 | 36 | 170 |  | 14.14 | 9 | 180 | Zn | 8.6 | 15 | 161 | Cu | 8.05 | 26 | 180 | Ni | 8.31 | 11 | 85 | Zn | 8.63 | 25 | 142 | Ni | 7.46 | 27 | 151
[44 empty] | Br | 13.28 | 199 | 208 | [8 empty] | Cu | 8.91 | 255 | 170 | Ar | 29.78 | 4 | 255 | Zn | 8.63 | 38 | 170 | Ni | 8.26 | 17 | 142 | Ni | 8.25 | 26 | 161 | Ar | 29.84 | 6 | 208 | Ni | 8.23 | 29 | 142 | Zn | 8.61 | 32 | 170 |  | 8.7 | 10 | 170 | Ni | 8.27 | 113 | 180 |  |  |  |  | Ni | 7.47 | 30 | 142 | Br | 13.25 | 19 | 217 |  | 29.94 | 3 | 76 | Ni | 8.25 | 10 | 113 | Ni | 7.47 | 44 | 189 | Zn | 9.58 | 40 | 161 |  |  |  |  | Zn | 8.66 | 48 | 132 |  | 29.77 | 5 | 227 | Ar | 29.8 | 6 | 265 |  |  |  |  | Br | 13.27 | 76 | 189 | Cu | 8.03 | 34 | 227 | Ni | 8.31 | 7 | 85 | Cu | 8.88 | 7 | 113 | Zn | 8.64 | 173 | 170 | Zn | 8.67 | 21 | 170 | [28 empty] | Ar | 29.84 | 5 | 142 | [17 empty] | 14.15 | 7 | 189 | [8 empty] | Cu | 8.05 | 34 | 151 |  |  |  |  | Zn | 8.62 | 46 | 161 | Ni | 7.49 | 34 | 189 | Ar | 29.83 | 5 | 208 | Zn | 9.57 | 21 | 132 | Zn | 8.64 | 103 | 161 | Zn | 8.63 | 95 | 161 | [5 empty] | 14.13 | 16 | 227 | Zn | 8.67 | 48 | 151 | Br | 11.92 | 1548 | 198 | Br | 11.91 | 10 | 217 | Zn | 8.64 | 34 | 170
[44 empty] | Ar | 29.83 | 4 | 189 | [8 empty] | Br | 11.93 | 124 | 189 | [5 empty] | 9.63 | 11 | 180 | Zn | 8.68 | 38 | 170 | Zn | 8.64 | 93 | 151 |  |  |  |  | Zn | 8.64 | 34 | 142 | Cu | 8.91 | 14 | 180 | Cu | 8.87 | 6 | 180 | Zn | 8.63 | 22 | 142 |  |  |  |  | Br | 11.92 | 294 | 208 |  | 29.75 | 4 | 198 |  |  |  |  | Zn | 8.6 | 12 | 170 | Cu | 8.06 | 63 | 161 | Bi | 10.84 | 18 | 161 |  |  |  |  | Zn | 9.59 | 10 | 132 | [12 empty] | Ar | 29.84 | 5 | 189 | Ni | 8.24 | 11 | 170 | Zn | 8.65 | 106 | 151 | Zn | 9.58 | 17 | 132 | Zn | 9.6 | 29 | 198 |  | 14.2 | 8 | 208 | [60 empty] | Ni | 8.25 | 13 | 123 |  |  |  |  | Zn | 9.58 | 16 | 180 | Zn | 8.62 | 42 | 142 |  |  |  |  | Br | 11.91 | 1386 | 198 | Zn | 9.6 | 21 | 151 | Zn | 9.59 | 19 | 170 | [5 empty] | 29.75 | 2 | 57 | Zn | 9.6 | 9 | 104 | Br | 13.28 | 257 | 208 | Ar | 29.81 | 5 | 170 | Zn | 9.53 | 11 | 180
[56 empty] | Br | 13.26 | 18 | 180 |  |  |  |  | Br | 11.92 | 12 | 180 | Zn | 9.6 | 10 | 113 | Cu | 8.93 | 21 | 170 |  |  |  |  | Cu | 8.91 | 12 | 161 | Br | 11.94 | 10 | 189 | Br | 11.91 | 6 | 170 | Cu | 8.93 | 12 | 132 |  |  |  |  | Br | 13.3 | 46 | 198 | [8 empty] | Ar | 29.8 | 3 | 76 | Zn | 8.63 | 124 | 161 | Br | 11.92 | 6 | 132 |  |  |  |  | Br | 11.95 | 31 | 208 | [16 empty] | Zn | 8.64 | 69 | 161 | Zn | 9.55 | 25 | 161 | Br | 11.95 | 33 | 151 | Pb | 10.51 | 11 | 255 |  | 29.9 | 4 | 113 | [60 empty] | Zn | 8.65 | 37 | 208 |  |  |  |  | Br | 11.94 | 22 | 217 | Zn | 9.54 | 12 | 198 |  |  |  |  | Br | 13.28 | 224 | 227 | Br | 11.95 | 21 | 217 | Br | 11.9 | 21 | 161 | [9 empty] | 11.85 | 7 | 170 | [8 empty] | Br | 11.87 | 15 | 217
[57 empty] | 29.75 | 4 | 76 | [9 empty] | 11.85 | 9 | 208 | Zn | 9.62 | 15 | 142 |  |  |  |  | Br | 11.91 | 17 | 180 | Ar | 29.79 | 6 | 208 | Ar | 29.85 | 4 | 170 | Br | 11.92 | 10 | 151 |  |  |  |  | Ar | 29.85 | 6 | 236 | [12 empty] | Cu | 8.88 | 7 | 161 | Bi | 12.99 | 10 | 132 | [5 empty] | 29.76 | 4 | 113 | [16 empty] | Zn | 9.58 | 15 | 246 | Br | 11.92 | 38 | 198 | Br | 13.28 | 6 | 123 | Br | 11.87 | 51 | 217 | [65 empty] | 14.06 | 7 | 255 | [5 empty] | 29.74 | 6 | 217 | Br | 11.89 | 21 | 208 |  |  |  |  | Ar | 29.82 | 2 | 85 |  | 29.89 | 2 | 57 | Ar | 29.82 | 4 | 151 | [9 empty] | 14.08 | 10 | 227 | [8 empty] | Ar | 29.8 | 4 | 104
[69 empty] | 29.75 | 3 | 113 | Br | 11.9 | 13 | 198 | [5 empty] | 29.76 | 7 | 208 | [9 empty] | 17.43 | 9 | 180 | [20 empty] | Zn | 9.6 | 26 | 161 |  | 14.11 | 6 | 208 | [24 empty] | Br | 11.92 | 39 | 208 |  | 29.75 | 4 | 161 | Ar | 29.82 | 5 | 293 | Pb | 12.62 | 7 | 208 | [64 empty] | Ar | 29.78 | 3 | 85 | [37 empty] | 29.89 | 3 | 95
[73 empty] | 29.91 | 6 | 170 | [40 empty] | Br | 11.92 | 12 | 180 | Ar | 29.88 | 3 | 85 | [24 empty] | Br | 13.3 | 6 | 170 | [8 empty] | Br | 13.28 | 7 | 151
[117 empty] | 14.21 | 4 | 95 | [28 empty] | Ar | 29.79 | 4 | 189 | [9 empty] | 29.77 | 6 | 284
[116 empty] | Ar | 29.81 | 6 | 198